## Worksheet
SE-P40-10000 VERPACKT GUMMIPROFIL 10M
Schmutz und Feuchtigkeit im Profil werden weitgehend kompensiert Unempfindlich gegen Umwelteinflüsse ca. 40 mm hoch (inklusiv Aluprofil)
Bestelldaten
Produkt-Typbezeichnung | SE-P40-10000 VERPACKT GUMMIPROFIL 10M
Artikelnummer (Bestellnummer) | 101172151
EAN (European Article Number) | 4030661300153
eCl@ss Nummer, Version 12.0 | 27-27-34-01
eCl@ss Nummer, Version 11.0 | 27-27-34-01
eCl@ss Nummer, Version 9.0 | 27-27-34-01
ETIM Nummer, Version 7.0 | EC002887
ETIM Nummer, Version 6.0 | EC002887
Zusatzinformation (Bestelldaten) | Ein Schaltleistensystem wird aus Einzelkomponenten zusammengefügt. Die Komponenten müssen einzeln bestellt werden. Beispiel:Gummiprofil, SE-P40-1250Al-Profil, SE-AL 10-1250Sender/ Emfänger SE-SETSicherheitsbaustein, SE-304 COptional:Endkappen SE-T40; Kleber SE-G8406weiteres Zubehör
Allgemeine Daten
Vorschriften | EN ISO 13850
Widerstand gegen bleibende Verformung | gut
Werkstoffbeständigkeit (Säure) | gut
Werkstoff des Gummiprofils | EPDM, 65 Shore A
Hinweis (Werkstoff des Gummiprofils) | Internationale Kurzbezeichnung: EPDM, 65 Shore A Chemische Bezeichnung : Ethylen-Propylen-Terpolymer
Farbe des Kontaktelementes | schwarz
Bruttogewicht | 3.280 g
Mechanische Daten
Mechanische Lebensdauer, minimum | 20.000.000 Schaltspiele
Mechanische Daten - Abmessungen
Länge | 10.000 mm
Breite | 25 mm
Breite, minimum | 400 mm
Breite, maximum | 10.000 mm
Höhe, circa | 38 mm
Umgebungsbedingungen
Schutzart | IP67
Werkstofftemperaturbeständigkeit (kurzfristig) | -50 ... +170 °C
Werkstofftemperaturbeständigkeit (langfristig) | -30 ... +140 °C
Hinweis
Hinweis (Allgemein) | Für höhere Anforderungen an die Beständigkeit Schaltleistenprofile mit 20 µm Kunststoffbeschichtung auswählen. Die Beschichtung sollte hierbei mechanisch gering beansprucht werden.
Hinweis - Chemische Beständigkeit
Werkstoffbeständigkeit (Kraftstoff) | gering
Werkstoffbeständigkeit (Lösungsmittel) | gering bis befriedigend
Werkstoffbeständigkeit (ÖL) | gering
Werkstoffbeständigkeit (Ozon) | ausgezeichnet
Werkstoffbeständigkeit (Rückprallelastizität bei 20°C) | gut
Werkstoffbeständigkeit (Witterung) | ausgezeichnet
AVS Schmersal Vertriebs GmbH, Biróstraße 17, A-1230 Wien
Die genannten Daten und Angaben wurden sorgfältig geprüft. Abbildungen können vom Original abweichen. Weitere technische Daten finden Sie in der Betriebsanleitung. Technische Änderungen und Irrtümer vorbehalten.
Generiert am: 15.08.2024, 11:48