## Worksheet
SE-P40-10000 VERPACKT GUMMIPROFIL 10M
Schmutz und Feuchtigkeit im Profil werden weitgehend kompensiert Unempfindlich gegen Umwelteinflüsse ca. 40 mm hoch (inklusiv Aluprofil)
Bestelldaten
Produkt-Typbezeichnung | SE-P40-10000 VERPACKT GUMMIPROFIL 10M
Artikelnummer (Bestellnummer) | 101172151
EAN (European Article Number) | 4030661300153
eCl@ss Nummer, Version 12.0 | 27-27-34-01
eCl@ss Nummer, Version 11.0 | 27-27-34-01
eCl@ss Nummer, Version 9.0 | 27-27-34-01
ETIM Nummer, Version 7.0 | EC002887
ETIM Nummer, Version 6.0 | EC002887
Zusatzinformation (Bestelldaten) | Ein Schaltleistensystem wird aus Einzelkomponenten zusammengefügt. Die Komponenten müssen einzeln bestellt werden. Beispiel:Gummiprofil, SE-P40-1250Al-Profil, SE-AL 10-1250Sender/ Emfänger SE-SETSicherheitsbaustein, SE-304 COptional:Endkappen SE-T40; Kleber SE-G8406weiteres Zubehör
Allgemeine Daten
Vorschriften | EN ISO 13850
Widerstand gegen bleibende Verformung | gut
Werkstoffbeständigkeit (Säure) | gut
Werkstoff des Gummiprofils | EPDM, 65 Shore A
Hinweis (Werkstoff des Gummiprofils) | Internationale Kurzbezeichnung: EPDM, 65 Shore A Chemische Bezeichnung : Ethylen-Propylen-Terpolymer
Farbe des Kontaktelementes | schwarz
Bruttogewicht | 3.280 g
Mechanische Daten
Mechanische Lebensdauer, minimum | 20.000.000 Schaltspiele
Mechanische Daten - Abmessungen
Länge | 10.000 mm
Breite | 25 mm
Breite, minimum | 400 mm
Breite, maximum | 10.000 mm
Höhe, circa | 38 mm
Umgebungsbedingungen
Schutzart | IP67
Werkstofftemperaturbeständigkeit (kurzfristig) | -50 ... +170 °C
Werkstofftemperaturbeständigkeit (langfristig) | -30 ... +140 °C
Hinweis
Hinweis (Allgemein) | Für höhere Anforderungen an die Beständigkeit Schaltleistenprofile mit 20 µm Kunststoffbeschichtung auswählen. Die Beschichtung sollte hierbei mechanisch gering beansprucht werden.
Hinweis - Chemische Beständigkeit
Werkstoffbeständigkeit (Kraftstoff) | gering
Werkstoffbeständigkeit (Lösungsmittel) | gering bis befriedigend
Werkstoffbeständigkeit (ÖL) | gering
Werkstoffbeständigkeit (Ozon) | ausgezeichnet
Werkstoffbeständigkeit (Rückprallelastizität bei 20°C) | gut
Werkstoffbeständigkeit (Witterung) | ausgezeichnet
K.A. Schmersal GmbH & Co. KG, Möddinghofe 30, 42279 Wuppertal
Die genannten Daten und Angaben wurden sorgfältig geprüft. Abbildungen können vom Original abweichen. Weitere technische Daten finden Sie in der Betriebsanleitung. Technische Änderungen und Irrtümer vorbehalten.
Generiert am: 16.07.2024, 23:29