## Worksheet
SE-P70-2500 PROFIL CAOUTCHOUC EMBALLÉ 2,5M
Les encrassements et l"humidité dans le profil sont compensés par l’ajustement dynamique Insensible aux influences environnementales hauteur d'environ 70 mm,(y compris le profilé en aluminium)
Exemple de commande
Désignation de type du produit | SE-P70-2500 PROFIL CAOUTCHOUC EMBALLÉ 2,5M
Référence d’article (n° de commande) | 101172168
EAN (European Article Number) | 4030661300245
eCl@ss number, version 12.0 | 27-27-34-01
eCl@ss number, version 11.0 | 27-27-34-01
Numéro eCl@ss, version 9.0 | 27-27-34-01
ETIM number, version 7.0 | EC002887
ETIM number, version 6.0 | EC002887
Information supplémentaire (données de commande) | Un système de bords sensibles de sécurité est créé par juxtaposition de composants individuels. Les différents composants doivent être commandés séparément. Exemple: Profilé en caoutchouc, SE-P70-1250 Profilé Alu, SE-AL 20-1250 Emetteur / Récepteur SE-SET Module de sécurité, SE-304 C Options: Capuchons, SE-T70 Autocollant, SE-G8406 autres accessoires
Caractéristiques globales
Règlementations | EN ISO 13850
Résistance à la déformation permanente | bonne
Résistance du matériau (acides) | bonne
Matériau du profil caoutchouc | EPDM, 65 Shore A
Remarque (matériau du profil caoutchouc) | Abréviation internationale: EPDM, 65 Shore A Nom chimique: éthylène propylène ter polymère
Poids brut | 1 535 g
Données mécaniques
Durée de vie mécanique, min. | 20 000 000 manœuvres
Données mécaniques - Dimensions
Longueur | 2 500 mm
Largeur | 30 mm
Largeur, min. | 400 mm
Largeur, max. | 10 000 mm
Hauteur, env. | 70 mm
Conditions ambiantes
Etanchéité | IP67
Material temperature resistance (short-term) | -50 ... +170 °C
Material temperature resistance (long-term) | -30 ... +140 °C
Remarque
Remarque (en général) | Si une résistance supérieure est exigée, choisir les profilés pour les bords sensibles avec un revêtement plastique de 20 µm. Le revêtement ne peut être soumis qu'à de faibles sollicitations mécaniques.
Remarque - Résistance chimique
Résistance du matériau (carburant) | faible
Résistance du matériau (solvants) | faible à satisfaisant
Résistance du matériau (huile) | faible
Résistance du matériau (ozone) | excellente
Résistance du matériau (résilience à 20°C) | bonne
Résistance du matériau (intempéries) | excellente
Schmersal Belgium, Nieuwlandlaan 73, 3200 Aarschot
Les données et les valeurs ont été soigneusement vérifiées. Les illustrations peuvent être différentes de l'original. Vous trouverez d'avantage de caractéristiques techniques dans les manuels d’instructions. Sous réserve de modifications techniques et errata.
Généré le: 30/01/2025 18:23