## Worksheet
SE-T40 Bouchon
Exemple de commande
Désignation de type du produit | SE-T40 Bouchon
Référence d’article (n° de commande) | 101167876
EAN (European Article Number) | 4030661294056
eCl@ss number, version 12.0 | 27-27-34-91
eCl@ss number, version 11.0 | 27-27-34-91
Numéro eCl@ss, version 9.0 | 27-27-34-91
ETIM number, version 7.0 | EC002887
ETIM number, version 6.0 | EC002887
Caractéristiques globales
Résistance à la déformation permanente | bonne
Résistance du matériau (acides) | bonne
Matériau du profil caoutchouc | EPDM, 65 Shore A
Couleur de l&apos;élément de contact | Noir
Poids brut | 5 g
Données mécaniques - Dimensions
Largeur | 25 mm
Hauteur, env. | 40 mm
Conditions ambiantes
Material temperature resistance (short-term) | -50 ... +170 °C
Material temperature resistance (long-term) | -30 ... +140 °C
Remarque - Résistance chimique
Résistance du matériau (carburant) | faible
Résistance du matériau (solvants) | faible à satisfaisant
Résistance du matériau (huile) | faible
Résistance du matériau (ozone) | excellente
Résistance du matériau (résilience à 20°C) | bonne
Schmersal Schweiz AG, Moosmattstraße 3, 8905 Arni
Les données et les valeurs ont été soigneusement vérifiées. Les illustrations peuvent être différentes de l'original. Vous trouverez d'avantage de caractéristiques techniques dans les manuels d’instructions. Sous réserve de modifications techniques et errata.
Généré le: 06.02.2025 22:05