## Worksheet
SE-P70-5000 PROFILO DI GOMMA IMBALLATO 5M
Sporco e umidità nel profilato vengono ampiamente compensati Insensibile alle condizioni ambientali Alto ca. 70 mm (incluso profilo in alluminio)
Dati per l&apos;ordine
Codice | SE-P70-5000 PROFILO DI GOMMA IMBALLATO 5M
Codice articolo (codice d'ordine) | 101172167
EAN (European Article Number) | 4030661300238
eCl@ss number, version 12.0 | 27-27-34-01
eCl@ss number, version 11.0 | 27-27-34-01
Numero eCl@ss, versione 9.0 | 27-27-34-01
ETIM number, version 7.0 | EC002887
ETIM number, version 6.0 | EC002887
Informazioni aggiuntive (dati per l&apos;ordine) | Un sistema con profilo sensibile di sicurezza viene assemblato da singoli componenti. I componenti devono essere ordinati singolarmente. Esempio:Profilo di gomma, SE-P70-1250Profilo di alluminio, SE-AL 20-1250Trasmettitore / Ricevitore SE-SETModulo di sicurezza, SE-304 COpzionale:Tappo di chiusura SE-T70; adesivo SE-G8406altri accessori
Dati generali
Prescrizioni | EN ISO 13850
Resistenza contro deformazione permanente | buono
Resistenza del materiale (agli acidi) | buono
Materiale profilo di gomma | EPDM, 65 Shore A
Osservazioni (Materiale profilo di gomma) | Acronimo internazionale : EPDM, 65 Shore A Denominazione chimica : Tri-Polimero-Etilene-Propilene
Peso lordo | 4.840 g
Dati meccanici
Durata meccanica, minimo | 20.000.000 manovre
Dati meccanici - Dimensioni
Lunghezza | 5.000 mm
larghezza | 30 mm
Larghezza, minima | 400 mm
Larghezza, massimo | 10.000 mm
Altezza, circa | 70 mm
Condizioni ambientali
Grado di protezione | IP67
Material temperature resistance (short-term) | -50 ... +170 °C
Material temperature resistance (long-term) | -30 ... +140 °C
Osservazioni
Nota (generale) | Per maggiori esigenze di stabilità scegliere profili di barriere di sicurezza con rivestimento in plastica di 20 µm. Il rivestimento dovrebbe essere sollecitato poco meccanicamente.
Osservazioni - Resistenza chimica
Resistenza del materiale (combustibili) | ridotta
Resistenza del materiale (solventi) | da ridotta a discreto
Resistenza del materiale (oli) | ridotta
Resistenza del materiale (ozono) | eccellente
Resistenza del materiale (dilatazione a 20°C) | buono
Resistenza del materiale (intemperie) | eccellente
Schmersal Schweiz AG, Moosmattstraße 3, 8905 Arni
I dettagli e i dati qui riportati sono stati attentamente verificati. Le immagini possono differire dagli originali. Altri dati tecnici possono essere trovati nei manuali. Salvo modifiche tecniche o errori.
Generato il 10.04.2025, 08:13