## Worksheet
SE-P70-5000 VERPAKT RUBBER PROFIEL 5M
Vuil en vocht in het profiel worden in hoge mate gecompenseerd Ongevoelig voor omgevingsinvloeden ca. 70 mm hoog (inclusief aluminium profiel)
Bestelvoorbeeld
Typebenaming van het product | SE-P70-5000 VERPAKT RUBBER PROFIEL 5M
Artikelnummer (bestelnummer) | 101172167
EAN (Europees Artikel Nummer) | 4030661300238
eCl@ss number, version 12.0 | 27-27-34-01
eCl@ss number, version 11.0 | 27-27-34-01
eCl@ss nummer, versie 9.0 | 27-27-34-01
ETIM number, version 7.0 | EC002887
ETIM number, version 6.0 | EC002887
Bijkomende informatie, (bestelvoorbeeld) | Een veiligheidsschakelstripsysteem wordt uit afzonderlijke componenten opgebouwd. De componenten moeten afzonderlijk besteld worden. Voorbeeld:Rubberprofiel, SE-P70-1250Al-profiel, SE-AL 20-1250Zender/ Ontvanger SE-SETVeiligheidsmodule, SE-304 COpties: Eindkappen, SE-T70, lijm, G8406andere toebehoren
Algemene gegevens
Voorschriften | EN ISO 13850
goed Bestendigheid tegen blijvende vervorming | goed
Materiaalbestendigheid (zuren) | goed
Materiaal van de Rubberprofiel | EPDM, 65 Shore A
Opmerking (materiaal van het rubberprofiel) | Internationale afkorting: EPDM, 65 Shore A Chemische naam : ethyleen-propyleen-ter-polymeer
Brutogewicht | 4.840 g
Mechanische gegevens
Mechanische levensduurduur, minimum | 20.000.000 schakelingen
Mechanische gegevens - Afmetingen
Lengte | 5.000 mm
Breedte | 30 mm
Breedte, minimum | 400 mm
Breedte, maximum | 10.000 mm
Hoogte, ongeveer | 70 mm
Omgevingsvoorwaarden
Afdichtingsgraad | IP67
Material temperature resistance (short-term) | -50 ... +170 °C
Material temperature resistance (long-term) | -30 ... +140 °C
Opmerking
Opmerking (algemeen) | Indien een hogere bestendigheid vereist is, schakelstripprofielen met een 20 µm kunststofbekleding kiezen. De bekleding mag slechts aan lage mechanische belastingen blootgesteld worden.
Opmerking - Chemische bestendigheid
Materiaalbestendigheid (brandstof) | gering
Materiaalbestendigheid (oplosmiddelen) | gering tot bevredigend
Materiaalbestendigheid (OLIE) | gering
Materiaalbestendigheid (ozon) | uitstekend
Materiaalbestendigheid (veerkracht bij 20 C) | goed
Materiaalbestendigheid (weersomstandigheden) | uitstekend
Schmersal Nederland B.V., Lorentzstraat 31, 3846 AV Harderwijk
De genoemde gegevens en informatie zijn zorgvuldig gecontroleerd. Afbeeldingen kunnen afwijken van het origineel. Verdere technische gegevens zijn te vinden in de handleiding. Technische wijzigingen en fouten voorbehouden.
Gegenereerd op 17-07-2024 00:49