## Worksheet
SE-P70-1250 PAKK.GUMMIPROF.1,25 M
Skitt og fuktighet i prodilen blir i en stor grad kompensert for Ufølsom overfor omgivelsesbetingelsene ca. 70 mm høy
Bestillingsinformasjon
Produkt-typebetegnelse | SE-P70-1250 PAKK.GUMMIPROF.1,25 M
Artikkelnummer (bestillingsnummer) | 101172169
EAN (European Article Number) | 4030661300252
eCl@ss number, version 12.0 | 27-27-34-01
eCl@ss number, version 11.0 | 27-27-34-01
eCl@ss-nummer, versjon 9.0 | 27-27-34-01
ETIM number, version 7.0 | EC002887
ETIM number, version 6.0 | EC002887
Tilleggsinformasjon (Bestillingsinformasjon) | Et sikkerhetskantsystem består av individuelle komponenter. Komponentene må bestilles separat. Eksempel:Gummiprofil, SE-P70-1250Al-Profil, SE-AL 20-1250Sender/ Mottaker SE-SETSikkerhetsrele, SE-304 C Alternativer:Endestopp SE-T70; Klistremerke SE-G8406annet tilbehør
Gobale egenskaper
Standard | EN ISO 13850
Motstandig mot permanent deformering | God
Materialbestandighet (syre) | God
Materialet for gummiprofilen | EPDM, 65 Shore A
Note (Material of the rubber profile) | Internasjonal forkortelse: EPDM, 65 Shore A Kjemisk navn : Etylen-propylen terpolymer
Farge på kontaktelement | Svart
Bruttovekt | 710 g
Mekaniske data
Mekanisk levetid, minimum | 20 000 000 bevegelser
Mekaniske data - mål
Lengde | 1 250 mm
Bredde | 30 mm
Bredde, minimum | 400 mm
Bredde, maksimum | 10 000 mm
Høyde, cirka | 70 mm
Omgivelsesbetingelser
Tetthetsgrad | IP67
Material temperature resistance (short-term) | -50 ... +170 °C
Material temperature resistance (long-term) | -30 ... +140 °C
Note
Note (General) | Hvis en høyere motstand er påkrevet, velg sikkerhetskant-profiler med 20 µm plastbelegg. Belegget må bare utsettes for små mekaniske belastninger.
Merk - kjemisk bestandighet
Materialbestandighet (drivstoff) | lav
Materialbestandighet (løsemiddel) | lav til tilstrekkelig
Materialbestandighet (olje) | lav
Materialbestandighet (ozon) | Utmerket
Materialbestandighet (resiliens ved 20 °C) | God
Materialbestandighet (vær) | Utmerket
Schmersal Nordiska AB, F O Petersons gata 28, S-421 31 Västra Frölunda
Data og verdier er kontrollert omhyggelig. Bilder kan avvike fra originalen. Ytterligere tekniske data finner du i manualen. Tekniske modifiseringer og feil kan forkomme.
Generert til 07.04.2025, 00:06