## Worksheet
SE-P40-2500 PERFIL DE BORRACHA EMBALADO 2,5M
Sujeira e humidade encontrados no perfil podem ser compensados até um determinado limite Insensível contra influências ambientais aprox. 40 mm de altura incluindo o perfil de alumínio
Dados para encomenda
Descrição do tipo de produtos | SE-P40-2500 PERFIL DE BORRACHA EMBALADO 2,5M
Número de artigo (Número de encomenda) | 101172154
EAN (European Article Number) | 4030661300177
Número eCl@ss, versão 12.0 | 27-27-34-01
Número eCl@ss, versão 11.0 | 27-27-34-01
Número eCl@ss, versão 9.0 | 27-27-34-01
Número ETIM, versão 7.0 | EC002887
Número ETIM, versão 6.0 | EC002887
Informações adicionais, dados para encomenda | Um sistema de réguas de atuação é montado a partir de componentes individualizados. Há necessidade de encomendar os componentes isoladamente. Exemplo:Perfil de borracha, SE-P40-1250Perfil de alumínio, SE-AL 10-1250Transmissor/ recetor SE-SETMódulos de segurança, SE-304 COpcional:Capas SE-T40; Cola SE-G8406Outros acessórios
Propriedades globais
Instruções | EN ISO 13850
Resistência contra deformação permanente | bom
Resistência do material, Ácidos | bom
Material do perfil de borracha | EPDM, 65 Shore A
Orientação (material do perfil de borracha) | Abreviatura internacional: EPDM, 65 Shore A Identificação química: Ethyleno-Propyleno-Ter-Polymer:
Peso bruto | 855 g
Dados mecânicos
Resistência mecânica, Mínimo | 20 000 000 Schaltspiele
Dados mecânicos - dimensões
Comprimento | 2 500 mm
Largura | 25 mm
Largura, mínimo | 400 mm
Largura, máximo | 10 000 mm
Altura aproximada | 38 mm
Ambiente
Tipo de proteção | IP67
Resistência à temperatura do material (a curto prazo) | -50 ... +170 °C
Resistência à temperatura do material (a longo prazo) | -30 ... +140 °C
Orientação
Orientação (geral) | Selecione perfis com 20 µm de revestimento sintético para atender exigências de maior estabilidade / resistência. Neste caso o revestimento não deve ser submetido a maiores esforços mecânicos.
Orientação - resistência a ação de produtos químicos
Resistência do material (combustível) | baixa
Resistência do material (Solventes) | baixa chegando a satisfatória
Resistência do material (Óleo) | baixa
Resistência do material (Ozónio) | excelente
Resistência do material (Elasticidade de retorno a 20 ºC) | bom
Resistência do material (Meteorológica) | excelente
Schmersal Ibérica, S.L., Rambla P. Catalanes, Nº 12, 08800 Vilanova i la Geltrú
Os dados e informações anteriores foram verificados cuidadosamente. As imagens podem ser diferentes do original. Mais informações técnicas podem ser encontradas nos manuais de instruções. Sujeito a modificações técnicas e erros.
Gerado em 29/12/2024, 13:06