## Worksheet
SE-P70-5000 FÖRPACKAD GUMMIPROFIL 5M
Smuts och fukt i profilen kompenseras i stor utsträckning Okänslig för miljöförhållanden ungefär 70 mm hög
Beställningsinformation
Produktbeteckning | SE-P70-5000 FÖRPACKAD GUMMIPROFIL 5M
Artikelnummer (beställningsnummer) | 101172167
EAN (European Article Number) | 4030661300238
eCl@ss number, version 12.0 | 27-27-34-01
eCl@ss number, version 11.0 | 27-27-34-01
eCl@ss nummer, version 9.0 | 27-27-34-01
ETIM number, version 7.0 | EC002887
ETIM number, version 6.0 | EC002887
Tilläggsinformation, Beställningsinformation | Ett säkerhetslistsystem består av olika komponenter. Komponenterna måste beställas separat. Exempel:Gummiprofil, SE-P70-1250Aluminiumprofil, SE-AL 20-1250Sändare/mottagare SE-SETSäkerhetsmodul, SE-304 CTillval:Kåpor SE-T70; Självhäftande etikett SE-G8406övriga tillbehör
Globala egenskaper
Föreskrifter | EN ISO 13850
Beständighet mot permanent deformation | god
Materialbeständighet (syra) | god
Gummiprofilens material | EPDM, 65 Shore A
Note (Material of the rubber profile) | Internationell förkortning: EPDM, 65 Shore A Kemisk beteckning : Etylenpropylenterpolymer
Bruttovikt | 4 840 g
Mekaniska data
Mekanisk livslängd, minimum | 20 000 000 kopplingar
Mekaniska data - mått
Längd | 5 000 mm
Bredd | 30 mm
Bredd, minimum | 400 mm
Bredd, maximum | 10 000 mm
Höjd, ungefär | 70 mm
Omgivningsförhållanden
Skyddsklass | IP67
Material temperature resistance (short-term) | -50 ... +170 °C
Material temperature resistance (long-term) | -30 ... +140 °C
Note
Note (General) | Om det krävs högre mekanisk tålighet väljer du säkerhetslistprofiler med 20 µm plastbeläggning.
Information - kemisk beständighet
Materialbeständighet (drivmedel) | låg
Materialbeständighet (lösningsmedel) | låg till tillfredsställande
Materialbeständighet (olja) | låg
Materialbeständighet (ozon) | utomordentligt
Materialbeständighet (fjädring vid 20 °C) | god
Materialbeständighet (väder och vind) | utomordentligt
Schmersal Nordiska AB, F O Petersons gata 28, S-421 31 Västra Frölunda
Alla data och värden har kontrollerats noga. Bilder kan avvika från originalet. Ytterligare tekniska data finns i manualen. Tekniska ändringar och fel förbehålles.
Genererat den 2025-02-06 21:06