## Worksheet
SE-P40-5000 PACKED 橡胶型材 5 M
橡皮条肮脏和潮气得到很好的预防补偿 对环境不敏感 大概40 mm高
订货数据
产品描述 | SE-P40-5000 PACKED 橡胶型材 5 M
商品编号（订购编号） | 101172153
EAN（欧洲商品编号） | 4030661300160
eCl@ss number, version 12.0 | 27-27-34-01
eCl@ss number, version 11.0 | 27-27-34-01
eCl@aa number，版本：9.0 | 27-27-34-01
ETIM number, version 7.0 | EC002887
ETIM number, version 6.0 | EC002887
注释 (订货数据) | 开关条系统使用单个组件组装。组件必须单独订购。 例：橡胶型材， SE-P40-1250铝型材，SE-AL 10-1250发射器/接收器 SE-SET安全控制模块，SE-304 C可选：端塞 SE-T40；贴纸 SE-G8406其他附件
总体数据
标准 | EN ISO 13850
抗永久变形 | 良好
材料耐性（酸） | 良好
橡胶型材材料 | EPDM, 65 Shore A
注（橡胶型材原材料） | 国际缩写： EPDM, 65 Shore A 化学物名称 ：聚丙乙烯
毛重 | 1,745 g
机械参数
机械寿命，最少 | 20,000,000 操作
机械参数 - 尺寸
长度 | 5,000 mm
宽度 | 25 mm
宽度，最小 | 400 mm
宽度，最大 | 10,000 mm
高度，大约 | 38 mm
环境条件
防护等级 | IP67
Material temperature resistance (short-term) | -50 ... +170 °C
Material temperature resistance (long-term) | -30 ... +140 °C
注意
注（通用） | 如果需要更大阻抗，选择具有20微米塑料涂层的安全边缘密封条。涂层只能承受较低的机械载荷。
备注 - 耐化学性
材料耐性（燃料） | 低
材料耐性（溶剂） | 低到一般
材料耐性（油） | 低
材料耐性（臭氧） | 优秀
材料耐性（20℃时的弹性回复） | 良好
材料耐性（天气） | 优秀
施迈赛工业开关制造(上海)有限公司, 上海市青浦区漕盈路3336号,
所涉及的详细信息和数据已经过仔细检查。 图像可能与原始图像有所不同。 您可在说明书中进一步获得技术数据。 可能会有技术修改和错误。
生成日期 2024/5/26 上午10:57